## 49150939-P
Probe de calitate facute la Micrometru :
| Componenta testata: |  | 49150939-P |  |  | Terminal: | F0413 | Sectiune cablu: | 0,5mm²
| Data producerii: | 2017-06-15 | Loto: | 17-24 |  | Operator: | BUONAMICO
Limite di accettabilita' | Altezza rame | 0.93 ± 0.03 |  | Nr probei | Altezza isolante mm² | Larghezza isolante
| Larghezza rame | 1.45 ± 0.05 |  | 1 | 1.71 | 2.01
| Altezza isolante | 1.75 ± 0.05 |  | 2 | 1.72 | 2.01
| Larghezza isolante | 2.03 ± 0.10 |  | 3 | 1.7 | 2.01
|  |  |  | 4 | 1.71 | 2.01
|  |  |  | 5 | 1.72 | 2.01
|  |  |  | 6 | 1.69 | 2.01
|  |  |  | 7 | 1.72 | 2.01
|  |  |  | 8 | 1.69 | 2.01
|  |  |  | 9 | 1.7 | 2.01
|  |  |  | 10 | 1.69 | 2.01
|  |  |  | 11 | 1.7 | 2.01
|  |  |  | 12 | 1.71 | 2.01
|  |  |  | 13 | 1.71 | 2.01
|  |  |  | 14 | 1.69 | 2.01
|  |  |  | 15 | 1.7 | 2.01
|  |  |  | 16 | 1.72 | 2.01
|  |  |  | 17 | 1.72 | 2.01
|  |  |  | 18 | 1.7 | 2.01
|  |  |  | 19 | 1.7 | 2.01
|  |  |  | 20 | 1.7 | 2.01

## 49150939-F
Probe de calitate facute la Micrometru :
| Componenta testata: |  | 49150939-F |  |  | Terminal: | F0413 | Sectiune cablu: | 0,5mm²
| Data producerii: | 2017-06-19 | Loto: | 17-25 |  | Operator: | FILIZZOLO
Limite di accettabilita' | Altezza rame | 0.93 ± 0.03 |  | Nr probei | Altezza isolante mm² | Larghezza isolante
| Larghezza rame | 1.45 ± 0.05 |  | 1 | 1.76 | 2.02
| Altezza isolante | 1.75 ± 0.05 |  | 2 | 1.78 | 2.02
| Larghezza isolante | 2.03 ± 0.10 |  | 3 | 1.79 | 2.02
|  |  |  | 4 | 1.76 | 2.02
|  |  |  | 5 | 1.76 | 2.02
|  |  |  | 6 | 1.76 | 2.02
|  |  |  | 7 | 1.76 | 2.02
|  |  |  | 8 | 1.77 | 2.02
|  |  |  | 9 | 1.75 | 2.02
|  |  |  | 10 | 1.75 | 2.02

## Лист1
Lotti da verificare: |  | 49.150.939-P Qa-ta' 2938pz 15.06.2017 |  |  |  | verificato un cavo dal ogni mazzetto
|  | 49.150.939-F Qa-ta' 2938pz 16.06.2017 |  |  |  | non abbiamo trovato il lotto in oggetto In Sammy
|  | 49.150.939-F Qa-ta' 4800pz 19.06.2017 |  |  |  | verificato un cavo dal ogni mazzetto
Sez cavo | 0.5mm² | Larghezza rame | 1.45 ± 0.05 | Larghezza isolante | 2.03 ± 0.10 | Altezza rame | 0.93 ± 0.03 | Altezza isolante | 1.75 ± 0.05
Denaminatione del cavo | Data produzione | Lotto | Operatore | Nr probei | Altezza isolante mm² | Larghezza isolante
49.150.939-P | 2017-06-15 | 17-24 | Buonamico | 1 | 1.71 | 2.01
49.150.939-P | 2017-06-15 | 17-24 | Buonamico | 2 | 1.72 | 2.01
49.150.939-P | 2017-06-15 | 17-24 | Buonamico | 3 | 1.7 | 2.02
49.150.939-P | 2017-06-15 | 17-24 | Buonamico | 4 | 1.71 | 2.01
49.150.939-P | 2017-06-15 | 17-24 | Buonamico | 5 | 1.72 | 2
49.150.939-P | 2017-06-15 | 17-24 | Buonamico | 6 | 1.7 | 2.01
49.150.939-P | 2017-06-15 | 17-24 | Buonamico | 7 | 1.72 | 2.01
49.150.939-P | 2017-06-15 | 17-24 | Buonamico | 8 | 1.7 | 2.01
49.150.939-P | 2017-06-15 | 17-24 | Buonamico | 9 | 1.7 | 2.01
49.150.939-P | 2017-06-15 | 17-24 | Buonamico | 10 | 1.7 | 2.01
49.150.939-P | 2017-06-15 | 17-24 | Buonamico | 11 | 1.7 | 2.02
49.150.939-P | 2017-06-15 | 17-24 | Buonamico | 12 | 1.71 | 2.01
49.150.939-P | 2017-06-15 | 17-24 | Buonamico | 13 | 1.71 | 2.01
49.150.939-P | 2017-06-15 | 17-24 | Buonamico | 14 | 1.7 | 2.01
49.150.939-P | 2017-06-15 | 17-24 | Buonamico | 15 | 1.7 | 2.01
49.150.939-P | 2017-06-15 | 17-24 | Buonamico | 16 | 1.72 | 2.01
49.150.939-P | 2017-06-15 | 17-24 | Buonamico | 17 | 1.72 | 2.01
49.150.939-P | 2017-06-15 | 17-24 | Buonamico | 18 | 1.7 | 2.01
49.150.939-P | 2017-06-15 | 17-24 | Buonamico | 19 | 1.7 | 2
49.150.939-P | 2017-06-15 | 17-24 | Buonamico | 20 | 1.7 | 2.01
49.150.939-F | 2017-06-19 | 17-25 | Filizzolo | 1 | 1.76 | 2.02
49.150.939-F | 2017-06-19 | 17-25 | Filizzolo | 2 | 1.78 | 2.01
49.150.939-F | 2017-06-19 | 17-25 | Filizzolo | 3 | 1.79 | 2.02
49.150.939-F | 2017-06-19 | 17-25 | Filizzolo | 4 | 1.76 | 2.01
49.150.939-F | 2017-06-19 | 17-25 | Filizzolo | 5 | 1.76 | 2.02
49.150.939-F | 2017-06-19 | 17-25 | Filizzolo | 6 | 1.76 | 2.01
49.150.939-F | 2017-06-19 | 17-25 | Filizzolo | 7 | 1.76 | 2.02
49.150.939-F | 2017-06-19 | 17-25 | Filizzolo | 8 | 1.77 | 2.01
49.150.939-F | 2017-06-19 | 17-25 | Filizzolo | 9 | 1.75 | 2.02
49.150.939-F | 2017-06-19 | 17-25 | Filizzolo | 10 | 1.75 | 2